## Bảng đánh giá kỹ thuật bảo ôn
TIÊU CHÍ KỸ THUẬT CHO BẢO ÔN CÁCH NHIỆT LẠNH
Properties Các tính chất | Spec yêu cầu |  | ĐỆ TRÌNH
| Thông Số | Tiêu Chuẩn | Thông Số | Tiêu Chuẩn
Vật liệu/ materials | NBR/EPDM/Polyolefin
Cellular Sructure/Cấu trúc | Closed Cell/ Ô kín
Density(kg/m3)/(Tỷ trọng) | 25-80
Service Temperature (oC) / Nhiệt độ hoạt động | (-50oC) to 105oC
Thermal Conductivity (W/mK) Hệ số truyền nhiệt càng thấp càng tốt |  | ASTM C518
Water Vapor Transimission (g/Pa.s.m) Hệ số truyền hơi nước Càng thấp càng tốt |  | ASTM E96
Water Vapor diffusion resistance factor µ Hệ số chống đọng sương ( µ) Càng cao càng tốt |  | BS 12086
Water Absorption (by weight)/ Tính hút nước theo trọng lượng Càng thấp càng tốt |  | ASTM C209 BS EN 12087 JIS K 6767
Fire Performance Tính chống cháy Ngoài việc cháy lan (class 1), cần kiểm tra vật liệu có đóng góp nguồn nhiệt cho đám cháy (class 0) | Class 0 | BS 476 part 6 & 7
| Class A/I | ASTM E84
| V0, HF-1 | UL 94
Smoke Density and Toxicity (Khả năng sinh khói) | Phù hợp quy định. Thấp hơn ngưỡng yêu cầu của tiêu chuẩn. | IMO MSC 61/67; BS 6853
Resistance to fungi Kháng nấm mốc | Không phát triển | ASTM G21
Resistance to bacteria Kháng vi khuẩn | Tốt | ISO 22196
VOC level (suppor LEEDs Requirements) Hàm lượng VOC thải ra ( liên quan yêu cầu LEEDs)
Environment Friendly Các vấn đề liên quan môi trường | No CFC, HCFC, Free Formandehyde ODP of zero, | Các chứng nhận ISO liên quan của nhà máy sản xuất
Data for the others’ product are taken from common public catalogue. However, it is recommended that the data are verified by the third parties before any decisions are made. Tất cả các thông số được ghi nhận từ catalogue công bố. Tuy nhiên, tất các các thông số, dữ liệu phải được xác nhận bởi các bên thứ ba trước khi đưa ra bất kỳ quyết định nào.